## 成績報告書
ボス供試体コンクリート圧縮強度試験成績報告書 (例)
[23 empty] | 平成 |  | 年 | 月 |  | 日
殿
日本工業規格表示認証工場 株 式 会 社 ○ ○ ○ ○ ○ ○ 工 場
試験結果は 下記の通りです
工事名
測定対象 |  |  |  | □橋梁下部工 □その他（ ）
測定対象部位 |  |  |  | □フーチング部 □その他（ ）
コンクリート 示方配合 |  |  |  | □呼び強度： |  |  |  |  | (N/mm2) |  | □配合強度： | [7 empty] | (N/mm2) |  | □セメントの種類：
コンクリート 打設日 |  |  |  |  | 年 |  |  |  | 月 |  | 日
ボス供試体 割取り日 |  |  |  |  | 年 |  |  |  | 月 |  | 日
試験年月日 |  |  |  |  | 年 |  |  |  | 月 |  | 日 |  | （試験材齢 | [7 empty] | 日）
判定ロット番号 |  |  |  | 判定ロット構成 (コンクリート 打設箇所番号) |  |  |  | 供試体寸法 mm | [13 empty] | 最大荷重 P ( kN ) |  | ボス強度 fB ( N/mm2 ) |  |  | 圧縮強度 fC ( N/mm2 )
[8 empty] | 加圧面寸法 | [9 empty] | 長さ
[8 empty] | Aa1 |  | Aa2 |  | Ab1 |  |  | Ab2 |  |  | a1 |  | a2
[8 empty] | Ba1 |  | Ba2 |  | Bb1 |  |  | Bb2 |  |  | b1 |  | b2
備 考
※圧縮強度試験：NDIS：3424「ボス供試体の作製方法及び圧縮強度試験方法」による
※圧縮強度（構造体コンクリートの推定強度）の求め方
|  |  | □75ボス供試体 |  |  | ： | fC ＝ fB - 2.0 | [9 empty] | ここに
|  |  | □100ボス供試体 |  |  | ： | fC ＝ fB - 1.0 | [10 empty] | fC ：圧縮強度（N/㎜2)
|  |  | □125ボス供試体 |  |  | ： | fC ＝ fB - 1.0 | [10 empty] | fB ：ボス強度（N/㎜2)
立会者 | [15 empty] | 担当者

## 成績報告書 (見本)
ボス供試体コンクリート圧縮強度試験成績報告書 (記入例)
[25 empty] | 平成 | 21 |  | 年 | 7 | 月 |  | 28 | 日
| ○ ○ 建 設（株） | [14 empty] | 殿
日本工業規格表示認証工場 株 式 会 社 ○ ○ ○ ○ ○ ○ 工 場
試験結果は 下記の通りです
工事名 |  |  |  |  | ○○高架橋下部その１工事
測定対象 |  |  |  |  | ■橋梁下部工 □その他（ ）
測定対象部位 |  |  |  |  | ■フーチング部 □その他（ ）
コンクリート 示方配合 |  |  |  |  | □呼び強度： |  |  | 24 |  |  | (N/mm2) |  | □配合強度： | [5 empty] | 28.8 |  | (N/mm2) |  | □セメントの種類： | [5 empty] | 普通セメント
コンクリート 打設日 | [5 empty] | 2009 | 年 |  | 7 |  | 月 | 1 | 日
ボス供試体 割取り日 | [5 empty] | 2009 | 年 |  | 7 |  | 月 | 27 | 日
試験年月日 | [5 empty] | 2009 | 年 |  | 7 |  | 月 | 28 | 日 |  | （試験材齢 | [5 empty] | 28 |  | 日）
判定ロット番号 |  |  |  |  | 判定ロット構成 (コンクリート 打設箇所番号) |  |  |  |  | 供試体寸法 mm | [13 empty] | 最大荷重 P ( kN ) |  |  | ボス強度 fB ( N/mm2 ) |  |  |  | 圧縮強度 fC ( N/mm2 )
[10 empty] | 加圧面寸法 | [9 empty] | 長さ
[10 empty] | Aa1 |  | Aa2 |  | Ab1 |  |  | Ab2 |  |  | a1 |  | a2
[10 empty] | Ba1 |  | Ba2 |  | Bb1 |  |  | Bb2 |  |  | b1 |  | b2
1 |  |  |  |  | 1-① |  |  |  |  | 75 |  | 75 |  | 75 |  |  | 75 |  |  | 150 |  | 150 |  | 175.5 |  |  | 31.2 |  |  |  | 29.2
[10 empty] | 75 |  | 75 |  | 75 |  |  | 75 |  |  | 150 |  | 150
1 |  |  |  |  | 1-② |  |  |  |  | 75 |  | 75 |  | 75 |  |  | 75 |  |  | 150 |  | 150 |  | 177.2 |  |  | 31.502 |  |  |  | 29.502
[10 empty] | 75 |  | 75 |  | 75 |  |  | 75 |  |  | 150 |  | 150
1 |  |  |  |  | 1-③ |  |  |  |  | 75 |  | 75 |  | 75 |  |  | 75 |  |  | 150 |  | 150 |  | 176.6 |  |  | 31.396 |  |  |  | 29.396
[10 empty] | 75 |  | 75 |  | 75 |  |  | 75 |  |  | 150 |  | 150
備 考
※圧縮強度試験：NDIS：3424「ボス供試体の作製方法及び圧縮強度試験方法」による
※圧縮強度（構造体コンクリートの推定強度）の求め方
|  |  | □75ボス供試体 |  |  |  |  | ： | fC ＝ fB - 2.0 | [9 empty] | ここに
|  |  | □100ボス供試体 |  |  |  |  | ： | fC ＝ fB - 1.0 | [10 empty] | fC ：圧縮強度（N/㎜2)
|  |  | □125ボス供試体 |  |  |  |  | ： | fC ＝ fB - 1.0 | [10 empty] | fB ：ボス強度（N/㎜2)
立会者 |  |  |  | ボス 太郎 | [13 empty] | 担当者 |  |  |  | ボス 次郎
印